## Sheet1
青岛特殊钢铁有限公司高效脱磷剂（非均相）物资采购
物料编码 | 物料名称 | 规格 | 单位 | 预估数量 | 备注
E02201000042 | 高效脱磷剂 | 非均相 | 吨 | 350 | 年度标
青岛特殊钢铁有限公司高效脱磷剂物资采购质量要求 单位：％
指标 | 指标要求 | 扣罚标准 | 拒 收 或 者 协 商
SiO2 | 10～20 | 每超范围 1%，降价 2%
CaO | 5～15 | 每超范围 1%，降价 2%
Al2O3 | 15～30 | 每超范围 1%，降价 3%
Fe2O3 | 10～25 | 每超范围 1%，降价 2%
CaF2 | >10 | 每低 1%，降价 5%
MgO | 5～15 | 每超范围 1%，降价 2%
H2O | ≤2.0 | 每超 0.1%，降价 2%
P | ≤0.05 | 每超 0.01%，降价 2%
S | ≤0.30 | 每超 0.01%，降价 1%
粒度 | 5-40mm | 粒度有＞70mm 的，拒收。 5mm＜粒度＜40mm的比例低于90% 的，每低 1%，降价 2%。
青岛特钢在检测中如发现某项指标不符合本技术文件要求，有权退货 处置，退货处置时收取当批次产品货款的 0.5%作为管理费